## INFO
CHAMP | VALEUR
Projet | Fibre de jute traitée NaOH
Opérateur | J. Atengana
Matériau (famille) | biomasse
Code interne matériau | FIB-2026-01
Norme | ISO 527-4
Seuil résistance min (MPa) | 50
Longueur initiale L0 (mm) | 20
Température (°C) | 23
Humidité (%) | 50

## DIAMETRES
ID Échantillon | D1 (mm) | D2 (mm) | D3 (mm)
ECH-01 | 0.205 | 0.131 | 0.18
ECH-02 | 0.164 | 0.135 | 0.311

## COURBE
ID Échantillon | Force (N) | Déplacement (mm)
ECH-01 | 0 | 0
ECH-01 | 0.133 | 0.16
ECH-01 | 0.329 | 0.224
ECH-01 | 0.523 | 0.285
ECH-01 | 0.522 | 0.35
ECH-01 | 0.522 | 0.422
ECH-01 | 0.39 | 0.485
ECH-01 | 0.194 | 0.554
ECH-01 | 0.001 | 0.625
ECH-02 | 0 | 0
ECH-02 | 0.236 | 0.16
ECH-02 | 0.646 | 0.255
ECH-02 | 1.163 | 0.32
ECH-02 | 1.778 | 0.377
ECH-02 | 2.541 | 0.459
ECH-02 | 2.305 | 0.527
ECH-02 | 1.893 | 0.587
ECH-02 | 1.376 | 0.652
ECH-02 | 0.76 | 0.652